## Full 1
NAC020 |  |  | m² | Aïllament per a silenciador de caselles.
Aïllament acústic format per panell semirígid de llana mineral Panel 211.652 "ROCKWOOL", revestit per una de les seves cares amb un vel mineral negre, de 50 mm d'espessor, col·locat a l'interior de les cel·les del silenciador per a conductes rectangulars.
Descompost | Ud | Descomposició |  |  |  | Rend. | Preu unitari |  | Preu partida
mt16lrw110g | m² | Panell semirígid de llana mineral Panel 211.652 "ROCKWOOL", segons UNE-EN 13162, revestit per una de les seves cares amb un vel mineral negre, de 50 mm d'espessor, resistència tèrmica 1,4 m²K/W, conductivitat tèrmica 0,035 W/(mK), densitat 40 kg/m³, calor específic 840 J/kgK, factor de resistència a la difusió del vapor d'aigua 1,3 i Euroclasse A1 de reacció al foc. |  |  |  | 1.1 | 9.1 |  | 10.01
mo054 | h | Oficial 1ª muntador d'aïllaments. |  |  |  | 0.193 | 24.08 |  | 4.65
mo101 | h | Ajudant muntador d'aïllaments. |  |  |  | 0.193 | 20.68 |  | 3.99
| % | Mitjans auxiliars |  |  |  | 2 | 18.65 |  | 0.37
| % | Costos indirectes |  |  |  | 3 | 19.02 |  | 0.57
Cost de manteniment decennal: 0,98€ en els primers 10 anys. | [6 empty] | Total: |  | 19.59
Referència norma UNE i Títol de la norma transposició de norma armonitzada |  |  |  |  | Aplicabilitat (1) |  |  | Obligatorietat (2) |  | Sistema (3)
UNE-EN 13162:2013 |  |  |  |  | 192013 |  |  | 192013 |  | 1/3/4
Productos aislantes térmicos para aplicaciones en la edificación. Productos manufacturados de lana mineral (MW). Especificación.
(1) Data d'aplicabilitat de la norma armonitzada i inici del període de coexistència
(2) Data final del període de coexistència / entrada en vigor marcat CE
(3) Sistema d'avaluació i verificació de la constància de les prestacions