## Full 1
NAD010 | m² |  | Aïllament tèrmic sota forjat, amb llanes minerals.
Aïllament tèrmic sota forjat, format per panell rígid de llana de roca volcànica Rockfeu -E- 520 "ROCKWOOL", segons UNE-EN 13162, no revestit, de 60 mm d'espessor, resistència tèrmica 1,5 m²K/W, conductivitat tèrmica 0,039 W/(mK), col·locat a topall i fixat mecànicament.
Codi |  | Unitat |  | Descripció |  | Rendiment |  | Preu unitari | Import
1 |  |  |  | Materials
mt16lrw030ldu |  | m² |  | Panell rígid de llana de roca volcànica Rockfeu -E- 520 "ROCKWOOL", segons UNE-EN 13162, no revestit, de 60 mm d'espessor, resistència tèrmica 1,5 m²K/W, conductivitat tèrmica 0,039 W/(mK), densitat 120 kg/m³, calor específic 840 J/kgK i factor de resistència a la difusió del vapor d'aigua 1,3. |  | 1.05 |  | 17.91 | 18.81
mt16aaa021a |  | U |  | Tac d'expansió i clau de polipropilè, amb cèrcol d'estanquitat, per a fixació mecànica de panells aïllants. |  | 3 |  | 0.08 | 0.24
[6 empty] | Subtotal materials: |  |  | 19.05
2 |  |  |  | Mà d'obra
mo054 |  | h |  | Oficial 1ª muntador d'aïllaments. |  | 0.156 |  | 24.57 | 3.83
mo101 |  | h |  | Ajudant muntador d'aïllaments. |  | 0.156 |  | 21.14 | 3.3
[6 empty] | Subtotal mà d'obra: |  |  | 7.13
3 |  |  |  | Costos directes complementaris
|  | % |  | Costos directes complementaris |  | 2 |  | 26.18 | 0.52
Cost de manteniment decennal: 0,53€ en els primers 10 anys. | [5 empty] | Costos directes (1+2+3): |  |  | 26.7
Referència norma UNE i Títol de la norma transposició de norma harmonitzada |  |  |  |  | Aplicabilitat(a) |  | Obligatorietat(b) |  | Sistema(c)
UNE-EN 13162:2013/A1:2015 |  |  |  |  | 1072015 |  | 1072016 |  | 1/3/4
Productos aislantes térmicos para aplicaciones en la edificación. Productos manufacturados de lana mineral (MW). Especificación.
(a) Data d'aplicabilitat de la norma harmonitzada i inici del període de coexistència
(b) Data final del període de coexistència / entrada en vigor marcat CE
(c) Sistema d'avaluació i verificació de la constància de les prestacions