## Full 1
NAF050 | m² | Aïllament tèrmic per l'exterior en mur cortina.
Aïllament tèrmic per l'exterior en mur cortina, amb panell rígid de llana de roca volcànica Ventirock Duo "ROCKWOOL", segons UNE-EN 13162, no revestit de doble densitat, de 50 mm d'espessor, resistència tèrmica 1,45 m²K/W, conductivitat tèrmica 0,034 W/(mK). Col·locació en obra: a topall, amb fixacions mecàniques. Inclús cinta autoadhesiva per a segellat de junts.
Codi |  | Unitat | Descripció |  | Rendiment |  | Preu unitari | Import
1 |  |  | Materials
mt16lrw030kck |  | m² | Panell rígid de llana de roca volcànica Ventirock Duo "ROCKWOOL", segons UNE-EN 13162, no revestit de doble densitat, de 50 mm d'espessor, resistència tèrmica 1,45 m²K/W, conductivitat tèrmica 0,034 W/(mK), Euroclasse A1 de reacció al foc segons UNE-EN 13501-1, densitat 40 kg/m³, capacitat d'absorció d'aigua a curt termini <=1 kg/m², calor específic 840 J/kgK i factor de resistència a la difusió del vapor d'aigua 1. |  | 1.05 |  | 15.29 | 16.05
mt16lrw160aa |  | U | Fixació mecànica, Ejot Pin DH "ROCKWOOL", de 60 mm de longitud, amb volandera de EPS per evitar el pont tèrmic puntual en la fixació de l'aïllament, DH "ROCKWOOL", de 90 mm de diàmetre, per a panells aïllants de llana de roca de la gamma Ventirock "ROCKWOOL". |  | 1 |  | 3.76 | 3.76
mt16aaa030 |  | m | Cinta autoadhesiva per closa de juntes. |  | 0.44 |  | 0.3 | 0.13
[5 empty] | Subtotal materials: |  |  | 19.94
2 |  |  | Mà d'obra
mo054 |  | h | Oficial 1ª muntador d'aïllaments. |  | 0.157 |  | 29.34 | 4.61
mo101 |  | h | Ajudant muntador d'aïllaments. |  | 0.157 |  | 25.28 | 3.97
[5 empty] | Subtotal mà d'obra: |  |  | 8.58
3 |  |  | Costos directes complementaris
|  | % | Costos directes complementaris |  | 2 |  | 28.52 | 0.57
Cost de manteniment decennal: 0,58€ en els primers 10 anys. |  |  |  |  | Costos directes (1+2+3): |  |  | 29.09
Referència i títol de la norma |  |  |  | Aplicabilitat(a) |  | Obligatorietat(b) |  | Sistema(c)
EN 13162:2012+A1:2015 |  |  |  | 1072020 |  | 1072020 |  | 1/3/4
Productos aislantes térmicos para aplicaciones en la edificación. Productos manufacturados de lana mineral (MW). Especificación.
(a) Data d'aplicabilitat de la norma harmonitzada
(b) Data en què finalitza el període de coexistència
(c) Sistema d'avaluació i verificació de la constància de les prestacions