## Full 1
NAP020 |  |  | m² | Aïllament intermedi en entramats autoportants de plaques.
Aïllament intermedi en entramats autoportants de plaques constituït per: panell semirígid de llana de roca volcànica Crossrock 209 "ROCKWOOL", segons UNE-EN 13162, no revestit, de 40 mm d'espessor col·locat entre muntants.
Descompost | Ud | Descomposició |  |  |  | Rend. | Preu unitari |  | Preu partida
mt16lrw030kbl | m² | Panell semirígid de llana de roca volcànica Crossrock 209 "ROCKWOOL", segons UNE-EN 13162, no revestit, de 40 mm d'espessor, resistència tèrmica 1,05 m²K/W, conductivitat tèrmica 0,037 W/(mK), densitat 30 kg/m³, calor específic 840 J/kgK i factor de resistència a la difusió del vapor d'aigua 1,3. |  |  |  | 1 | 3.34 |  | 3.34
mo054 | h | Oficial 1ª muntador d'aïllaments. |  |  |  | 0.064 | 24.08 |  | 1.54
mo101 | h | Ajudant muntador d'aïllaments. |  |  |  | 0.064 | 20.68 |  | 1.32
| % | Mitjans auxiliars |  |  |  | 2 | 6.2 |  | 0.12
| % | Costos indirectes |  |  |  | 3 | 6.32 |  | 0.19
Cost de manteniment decennal: 0,13€ en els primers 10 anys. | [6 empty] | Total: |  | 6.51
Referència norma UNE i Títol de la norma transposició de norma armonitzada |  |  |  |  | Aplicabilitat (1) |  |  | Obligatorietat (2) |  | Sistema (3)
UNE-EN 13162:2013 |  |  |  |  | 192013 |  |  | 192013 |  | 1/3/4
Productos aislantes térmicos para aplicaciones en la edificación. Productos manufacturados de lana mineral (MW). Especificación.
(1) Data d'aplicabilitat de la norma armonitzada i inici del període de coexistència
(2) Data final del període de coexistència / entrada en vigor marcat CE
(3) Sistema d'avaluació i verificació de la constància de les prestacions